## Лист1
Область применения ЦСП по толщинам
Применение | Варианты применения | Толщина | Пояснение
Опалубка | Опалубка вертикальная съемная | 16мм,20мм,24мм | Применяется вместо традиционных материалов таких, как опалубочная фанера. Преимущество ЦСП перед влагостойкой фанеры в отсутствии разбухания при дли тельном контакте с водой, в следствии большее количество съемов. ЦСП дешевле влагостойкой фанеры на 40%.
| Опалубка вертикальная не съемная (применение: между съемной опалубкой и бетоном) | 8мм,10мм | В данный момент на рынке нет аналогичного предложения. В гражданском строительстве применяется съемная опалубка, после чего бетон оштукатуривается, левкасится. Стоимость таких операций с материалом примерно 2500тг (с одной стороны). При использовании ЦСП (1500тг кв/м) в системе несъемной опалубки, экономия за счет отсутствия мокрых процессов при отделки готовых стен около 45%, экономия времени до 85%. Также ЦСП является влагостойким материалом, который способен защитить фундамент от проникновения воды (ЦСП со стороны отмостки обрабатывается битумным праймером или гидрофобизатором).
| Опалубка вертикальная не съемная (применение: тойротная система или деревянные распорки) | 16мм,20мм,24мм | В данный момент на рынке нет аналогичного предложения. В гражданском строительстве применяется съемная опалубка, после чего бетон оштукатуривается, левкасится. Стоимость таких операций с материалом примерно 2500тг (с одной стороны). При использовании ЦСП (2750тг кв/м) в системе несъемной опалубки, экономия за счет отсутствия мокрых процессов при отделки стен около 35%, экономия времени 85%. Также ЦСП является влагостойким материалом, который способен защитить фундамент от проникновения воды (ЦСП со стороны отмостки обрабатывается битумным праймером или гидрофобизатором).
| Опалубка горизонтальная съемная | 16мм,20мм,24мм | Применяется вместо традиционных материалов таких, как опалубочная фанера. Приимущество ЦСП перед влагостойкой фанеры в отсутствии разбухания при дли тельном контакте с водой, и как следствие большее количество съемов. ЦСП дешевле влагостойкой фанеры на 40%.
| Опалубка горизонтальная не съемная (применение: между съемной опалубкой и бетоном) | 8мм,10мм | В данный момент на рынке нет аналогичного предложения. В гражданском строительстве применяется съемная опалубка, после чего бетон оштукатуривается, левкасится. Стоимость таких операций с материалом примерно 2500тг (с одной стороны). При использовании ЦСП (1500тг кв/м) в системе несъемной опалубки, экономия за счет отсутствия мокрых процессов около 45%, экономия времени 85%.
| Опалубка горизонтальная не съемная (применение: как самостоятельная опалубка) | 16мм,20мм,24мм | В данный момент на рынке нет аналогичного предложения. В гражданском строительстве применяется съемная опалубла, после чего бетон оштукатуривается, левкасится. Стоимость таких операций с материалом примерно 2500тг. При использовании ЦСП (2750тг кв/м) в системе несъемной опалубки, экономия за счет отсутствия мокрых процессов около 25%, экономия времени 85%.
| Несъемная опалубка для бассейнов | 16мм,20мм,24мм | В данный момент на рынке нет аналогичного предложения. В гражданском строительстве применяется съемная опалубка, после чего бетон оштукатуривается, левкасится. Стоимость таких операций с материалом примерно 2500тг. При использовании ЦСП (2750тг кв/м) в системе несъемной опалубки, экономия за счет отсутствия мокрых процессов около 25%, экономия времени 85%.
Полы | Полы плавающие на акустическом утеплителе по технологии в 2 слоя с перехлестом | 12мм,16мм | В данный момент на рынке нет аналогичного предложения. Все предыдущие технологии связанны с заливкой армированного бетона или стяжки по утеплителю (стекловата, базальтовая вата, пенополистерол) повышенной прочности, с последующей отделкой накрывочным материалом (линоллеум, ламинат, кафельная напольная плитка, паркет). Стоимость армированной стяжки 2500тг. При использовании ЦСП экономия времени 85%, за счет отсутствия мокрых процессов.
| Полы плавающие на минеральной отсыпке (песок, щебень, керамзит) по технологии в 2 слоя с перехлестом | 12мм | В данный момент на рынке нет аналогичного предложения. Все предыдущие технологии связанны с заливкой армированного бетона или стяжки, с последующей отделкой накрывочным материалом (линоллеум, ламинат, кафельная напольная плитка, паркет). Стоимость армированной стяжки 2500тг. При использовании ЦСП ТАИАК экономия времени 85%, за счет отсутствия мокрых процессов.
| Полы "Теплые" водяные и электрические, плавающие на минеральной отсыпке (песок, щебень, керамзит) по технологии в 2 слоя с перехлестом | 12мм | Все предыдущие технологии связанны с заливкой армированного бетона или стяжки, по фольгированой теплоотражающей подложке с монтажем электрического кабеля или труб теплых полов, с последующей отделкой накрывочным материалом (линоллеум, ламинат, кафельная напольная плитка, паркет). Данный процесс позволяет полностью исключить мокрые процессы, заменя их на гровино-песчанную, керамзитную или песчанную подушку, с укладкой поверх ЦСП в два слоя. При использовании ЦСП экономия времени 85%, за счет отсутствия мокрых процессов.
| Полы на лагах (минимальное сечение бруса 50*80мм) шаг лаг (по осям) 300мм | 12мм, 16мм | В данном варианте обычно применяют заливку бетоном или делают стяжку, на первых этажах применяются фольгированная пароизоляционная пленка, для предтврощения влаги. Затем используется невелирующая стяжка, для выравнивания полов, следом используется накрывочный материал (линоллеум, ламинат, кафельная напольная плитка, паркет). Чтобы избежать всех мокрых процессов стелится ЦСП в два слоя по лагам с шагом 300 мм. Стоимость заливки стяжки с последующей невилеровки от 2500 тг, при использовании ЦСП экономия времени 85%, за счет отсутствия мокрых процессов.
| Полы на лагах (минимальное сечение 50*80мм) шаг лаг (по осям) 400мм | 16мм,20мм | В данном варианте обычно применяют заливку бетоном или делают стяжку, на первых этажах применяются фольгированная пароизоляционная пленка, для предтврощения влаги. Затем используется невелирующая стяжка, для выравнивания полов, следом используется накрывочный материал (линоллеум, ламинат, кафельная напольная плитка, паркет). Чтобы избежать всех мокрых процессов стелится ЦСП в два слоя по лагам с шагом 400 мм. При использовании ЦСП ТАМАК экономия времени 85%, за счет отсутствия мокрых процессов.
| Полы на лагах (минимальное сечение 50*80мм) шаг лаг (по осям) 500мм | 24мм | В данном варианте обычно применяют заливку бетоном или делают стяжку, на первых этажах применяются фольгированная пароизоляционная пленка, для предтврощения влаги. Затем используется невелирующая стяжка, для выравнивания полов, следом используется накрывочный материал (линоллеум, ламинат, кафельная напольная плитка, паркет). Чтобы избежать всех мокрых процессов стелится ЦСП в два слоя по лагам с шагом 500 мм. Стоимость заливки стяжки с последующей невилеровки от 2500тг, при использовании ЦСП экономия времени 85%, за счет отсутствия мокрых процессов.
| Полы, ступени в кинотеатрах на металлический каркас | 16мм,20мм,24мм | В данный момент есть только три материала, которые используются для монтажа полов и лестниц в театрах и кинотеатрах, это МДФ, фанера и ЦСП. Первые два материла не отвечают нормам пожаробезопасности и, зачастую, аккустическим требованиям предъявляемым к театром и кинотеатрам. Поэтому СНИПы требуют использование негорючего материла, такого как ЦСП. При использовании ЦСП также есть возможность сэкономить на направляющем каркасе, для крепления сидений, поскольку цементо стружечная плита может нести на себе гораздо большие нагрузки, нежели фанера и МДФ. Также немаловажным фактором является то, что крепление сидений может осуществояться непосредственно в ЦСП без привязки к металлическим направляющим.
| Фальшполы на стойках | 20мм,24мм | Фальшполы на металлическмх (регулируемых) стойках используется для создание временных сооружений таких как сцены, мезансцены, подиумы и т.д., для проведения различных мероприятий и концертов. К таким конструкциям предъявляется повышенные требования по прочности и резонансоустойчивости. Так же необходимо учитывать, что данные конструкции зачастую возводятся на открытых площадках, где дополнительным отрицательным фактором являются ультрофиолетовое излучение и осадки. Ещё немаловажными факторами в данных конструкциях являются повышенная прочность и пожаробезопасность, поскольку они используются в местах массовых скоплений людей. В следствии этого замену ЦСП достаточно трудно найти. Альтернативные материалы используемые в данный момент, зачастую не соответствуют одному или более требованием предъявляемым к данным конструкциям. Также цена ЦСП ниже ламинированой опалубочной фанеры, используемой как альтернатива, на 45% ниже.
Сельское хозяйство | Полы на животноводческих фермах (для содержания крс,мрс и птицы) на существующее основание с перепадами от 5 до 10мм. | 12мм, 16мм, 20мм | К полам на животноводческих и птицефермах предъявляются повышенные требования по экологической безопастности, утойчивости к агрессивным средам и прочности. Немаловажным фактором, определяющим выбор в пользу ЦСП, является устойчивость к насекомым, плесени и грызунам, поскольку присутствие последних недопустимо на фермах, так как они , зачастую являются разностчиками опасных болезней поражающих животных и птиц. Единственной альтернативой ЦСП может являтся бетонная стяжка, но она недолговечна, гигроскопична (напитывает вредные вещества и огранику) способствуя тем самым развитию опасных бактерий, грибков и вирусов. Разные толщины могут использоваться по существующему основанию с перепадами высот от 5 мм до 10мм, с предварительной обработкой антисептическими препаратами и гидрофибазатором сущестующего основания и листов ЦСП. Укладка производится в один слой на клеевой раствор с фиксацией к бетонному осованию металлическими или химическими анкерами.
| Полы на животноводческих фермах (для содержания крс,мрс) на существующее основание с плавным перепадами более 10мм | 20мм,24мм | К полам на животноводческих и птицефермах предъявляются повышенные требования по экологической безопастности, утойчивости к агрессивным средам и прочности. Немаловажным фактором, определяющим выбор в пользу ЦСП, является устойчивость к насекомым, плесени и грызунам, поскольку присутствие последних недопустимо на фермах, так как они , зачастую являются разностчиками опасных болезней поражающих животных и птиц. Единственной альтернативой ЦСП может являтся бетонная стяжка, но она недолговечна, гигроскопична (напитывает вредные вещества и огранику) способствуя тем самым развитию опасных бактерий, грибков и вирусов. Данная толщина может использоваться по существующему основанию с перепадами высот более 10мм, с предварительной обработкой антисептическими препаратами и гидрофибазатором сущестующего основания и плит ЦСП. Укладка производится в один слой на клеевой раствор с фиксацией к бетонному осованию металлическими или химическими анкерами.
| Полы на животноводческих фермах в 2 слоя (для содержания крс,мрс) на существующее основание с плавным перепадом от 20мм | 16мм,20мм | К полам на животноводческих и птицефермах предъявляются повышенные требования по экологической безопастности, утойчивости к агрессивным средам и прочности. Немаловажным фактором, определяющим выбор в пользу ЦСП, является устойчивость к насекомым, плесени и грызунам, поскольку присутствие последних недопустимо на фермах, так как они , зачастую являются разностчиками опасных болезней поражающих животных и птиц. Единственной альтернативой ЦСП может являтся бетонная стяжка, но она недолговечна, гигроскопична (напитывает вредные вещества и огранику) способствуя тем самым развитию опасных бактерий, грибков и вирусов. Данная толщина может использоваться по существующему основанию с перепадами высот от 20 мм, с предварительной обработкой антисептическими препаратами и гидрофибазатором сущестующего основания и плит ЦСП. Укладка производится в один слой на клеевой раствор с фиксацией к бетонному осованию металлическими или химическими анкерами.
| Зернохранилище на существующее основание с перепадом от 5мм до 20мм | 16мм,20мм, 24мм | К основанием зернохранилища предъявляются повышенные требования по экологической безопастности, утойчивости к агрессивным средам и прочности. Немаловажным фактором, определяющим выбор в пользу ЦСП, является устойчивость к насекомым, плесени и грызунам, поскольку присутствие последних недопустимо на зернохранилищах, так как они , зачастую являются разностчиками опасных грибков и бактерий поражающих зерно. Единственной альтернативой ЦСП может являтся бетон, но он гигроскопичен (напитывает вредные вещества) способствуя тем самым развитию опасных грибков и бактерий. Данная толщина может использоваться по существующему основанию с перепадами высот от 5 мм до 20мм по полам и на аллюминевую подконструкцию на стенах и потолках, с предварительной обработкой антисептическими препаратами и гидрофибазатором сущестующего основания. Укладка производится в один слой на клеевой раствор с фиксацией к бетонному осованию металлическими или химическими анкерами на пол. На стены и потолки предворителньо монтируется аллюминевый каркас, на который крепется ЦСП.
Сельское хозяйство | Теплые грядки или грядки в теплицах | 12мм,16мм | В последнее время среди как садоводов любителей так и компаний, занимающихся промышленным выращиванием овощей в открытых и закрытых грунтах, набирает популярность, так называемые, теплые грядки, ограждающими конструкциями в которых являются листы ЦСП. Прочность и долговечность, а так же устойчивость к влаге и агресивным средам, в совокупнсти с антисептическими свойствами, позволили завоевать любовь как саводоводов любителей так и проффесиональных агрономов. Легкость в обработке, прочность и долговечность позваляют использовать ЦСП в течении всего года на протяжение многих лет.
| Садовые дорожки | 16мм,20мм,24мм | Благодаря своим свойствам ЦСП завоевали признание у дачников и садоводов, найдя еще одно свое применение в виде садовых дорожек. Напилив ЦСП нуной формы и размера выкладываются садовые дорожки. Благодаря прочности и долговечности такая садовая дорожка может прослужить многие годы. простота в укладке, не требующая каких то специальных навыков позволяет использовать данный материал практически всем, без каких либо строительных навыков. Уклдаку можно вести на выровненый грунт, на подготовленную песчаногравиную подушку или же на старое бетонное основание, как с установкой ограждающих бортиков из того же ЦСП, так и без них. Альтернативный материал такой как тротуарная плитка требует обязательной подготовки основания, и является недолговечной в силу своей гигроскопичности.
| Отмостки | 16мм,20мм,24мм | Еще одно приминение ЦСП в частном домостроение - в виде отмосток к дачным домиком и хозяйственным постройкам. На предворительно подготовленную поверхность из ПГС укладывается ЦСП вырезанная по размерам и обработанная гидрофобизатором. Устойчивость к внешним воздействиям и влаги позволяют экплуатировать отмоску без какого либо дополнительного обслуживания в течение многих лет.
Стены и перегородки | Межкомнатные перегородки (вместо кирпичной кладки) | 10мм,12мм | В данный момент за место кирпичной кладки, мы можем использовать ЦСП, что оградит нас от мокрых процессов, позволит нам сэкономить на штукатурке. Поверх ЦСП можно так же наложить кафель, наклеить обои или покрыть жидким травертином. Преимуществом данным процессом является влагоустойчивость, стойкость к грибкам и плесени. Экономия по времени монтожа составляет 85%, денежная экономия более 25%.
| Межкомнатные перегородки (огнеупорные) | 10мм,12мм | До использования гипсакартона в граждаском строительстве в качестве огнеупорных межкомнатных перегородок использовались стены из кирпича зачастую обшитые листами асбеста. С появлением огнестойкого гипсакартона и гипсаволокна возведение огнестойких межкомнатныхх перегородок стало боее простым и доступным, но устойчивость данного материла оставляла желать лучшего в сравнение с кирпичными стенами. С появлением ЦСП показатели огнестойкасти значительно улучшились приблизившись по характеристиакм к кирпичным перегородкам, при этом затраты на возведение значительно снизились, а скорость монтажа в разы увеличилась, при этом исключив все мокрые процессы.
| Межкомнатные перегородки (антивандальные) | 12мм | В современном мире очень актуально, прочные материалы позваляющие в случае в каких либо нестандартых ситуациях сохранить внутренний интерьер в целостности или же обеспечить достаточную защиту от внешних воздействий в каких либо объектах и сооружений. Идеальным материалом для этих целей является Цементно Стружечные Плиты ТАМАК. Мало того, что они защищают от случайных и целенапрвленных ударов и повреждений, они так же являются прекрасной защитой от огня и влаги.
| Межкомнатные перегородки (стиль лофт) | 10мм | ЦСП легко поддается обработке, его очень удобно использовать в качестве отделочного материала. По скольку естественный вид материала является серо-коричневым и "прекрасно имитирует бетон", многие дизайнеры используют ЦСП в качестве межкомнатных перегородок в стиле лофт. Минимализм и отменные характеристики ЦСП ТАМАК позваляют не только подчеркнуть данный стиль, но и предать ему особые нотки.
| Стены акустические для кинотеатров | 10мм,12мм | В данный момент есть только четыре материала, которые используются для стен в театрах и кинотеатрах, это МДФ, фанера, гипсокортон и ЦСП. Первые три материла не отвечают нормам пожаробезопасности и, зачастую, аккустическим требованиям предъявляемым к театром и кинотеатрам. Поэтому СНИПы требуют использование негорючего материла, такого как ЦСП. Также не маловажным фактором является то, что ЦСП явлется очень прочным материалом и позволяет крепить на него без дополнительных направляющих световое и звуковое оборудование, а тк же элементы декора.
Стены и перегородки | Стены внутренние на профиле | 10мм,12мм | В современном строительстве болшое разнообразия вариантов возвидения внутренних стен и перегородок, это: кирпичные стены, стены из пено и газоблока, монолитного бетона, легкого бетона, а так же из листового материала по каркасу. В первых пяти случаях, после возведения стены необходимо ее дальнйшая доработка, а именно оштукатурование и левкас. Так же перегородки из этих материалов, достаточно много весят, что бывает критично при использование таких перегародок в частном домостроение, не говоря уже о временных финансовых и трудовых затратах на возведение данных конструкций. Из листового мтериала такого как ГКЛ, ГВЛ, ОСБ, фанера и ДСП конструкции получаются достаточно легкими, но имеют свои недостатки. При возведение внутренних стен и перегородок из ЦСП, мы имеем рад преимуществ: 1. мы исключаем все мокрые процессы 2. исключается дальнейшее доведение стен до предпокрасочной готовности (левкас, серпянка, фугенгипс). 3. Стены получаются прочные, водостойкие, в сравнение с другими аналогами - с улучшенной звуко и теплоизоляцией. 4. Стена из ЦСП является более пожароустойчивой по сравнению с другими легкими конструкциями, что не маловажно при использовании данного вида перегородок в местах повышенного скопления людей (ТЦ, театры, кинотеатры и т.д.) 5. По скольку данный материал является экологически чистым не содержит и не выделяет вредных веществ, устойчив к поражению плесени и насекомыми, а так же грызунами, стенные перегородки ЦСП рекомендуется использовать во влажных помещениях, а так же на объектах сельского хозяйства (зернохранилища, скотофермы, птицефермы). 6. По скольку ЦСП является не гигроскопичным материалом (не пропускает воду), возможно использование не только металлического каркаса в данных перегородках, но и деревянного.
| Стены наружные на профиле | 10мм,12мм | Скорость возведения отсутствие мокрых процессов, повышенная влагостойкость, а главное стоимость являются ключевыми факторами в выборе ЦСП для использования в качестве заполнения внешних стен в каркасном домостроение. Отсутвие дальнейшей доработки (оштукотуривание, левкас), а так же размерность листа ( без поперечного шва) позволяют значительно сэкономить на работе и материале.
| Влагостойкие стены в ванных комнатах | 10мм,12мм | В случае использования ЦСП в ванных и душевых комнатах мы решаем ряд серьезных проблем: 1. Расширение материала из за влаги менее 1%, соответственно любой материал нанесенный на стену из ЦСП будет держаться прочно и не будет отлитать (кафель, керамогранит и т. п.) 2. Сам материал явялется влагостойким и водонепроницаемым, что дает хорошую защиту соседним помещениям от влажностных испарений. 3. Материл является не пригодным для жизнидеятельности плесени и грибков, которые являются настоящим бичом в ванных и душевых комнатах. 4. простота и дешивезна возведения являются еще одним немаловажным фактором в выборе ЦСП.
| Обшивка балконов с наружной и внутренней стороны | 10мм,12мм | ПО скольку ЦСП является не горючим матералом, а так же устойчив к атмосферным воздействиям таким как ультрофиолет и дождь, использование его на балконах (обшивка снаружи и снутри, а так же перегородки между смежными квартирами) является одним из наилучших вариантов в домастроении. Простота монтажа прочность и долговечность - ключевые факторы в пользу выбора ЦСП при обшивке балконов.
Конструктивные решения в строительстве | Обшивка ЛСТК | 10мм,12мм | В современном строительстве все большую популярность принимают быстровозводимые конструкции. В качестве обрешетки используется профилля из металла с оцинкованной поверхностью, из которых возводится целиком дом или сооружение. Затем вся конструкция обшивается ЦСП с закладкой утеплителя во внутрь. Исключительные характеристик ЦСП позволяют использовать его в качестве наружних и внутренних стен и перегородок, полов, потолков и т.д. Возводимая конструкция является гораздо более легкой в сравнении с традиционными методами постройки и не требует массивных фундаментов.
| Обшивка каркасных зданий из бруса | 10мм,12мм | В современном строительстве все большую популярность принимают быстровозводимые конструкции. В качестве каркаса всего здания используется брус, из которого возводится целиком дом или сооружение. Затем вся конструкция обшивается ЦСП ТАМАК с закладкой утеплителя во внутрь. Исключительные характеристик ЦСП ТАМАК позволяют использовать его в качестве наружних и внутренних стен и перегородок, полов, потолков и т.д. Возводимая конструкция является гораздо более легкой в сравнении с традиционными методами постройки и не требует массивных фундаментов.
| Обшивка конструктивных несущих стен с 2х сторон | 10мм,12мм | По скольку монолитные стены в монолитном домосторении нуждаются в дополнительнйо отделке и утеплении наилучшим решением будет обшить их цементоно стружечными плитами ТАМАК. По внутренней стороне стен обшивка ведется на каркас из отцинкового профиля, а по наружней есть несколько вариантов: на метеллическую подконструкцию с пароизоляцией и утеплением и монтажом ЦСП на шурупы, а также установка касет из ЦСП так же на метеллическую подконструкцию. Простота монтажа, легкость в обработке и физико-химические своства ЦСП, являются неоспоримым преимуществом при выборе данного материала.
| Быстро возводимые конструкции | 10мм,12мм | В современном строительстве все большую популярность принимают быстровозводимые конструкции. В качестве обрешетки используется профилля из металла, из которых возводится целиком дом или сооружение. Затем вся конструкция обшивается ЦСПс закладкой утеплителя во внутрь. Исключительные характеристик ЦСП позволяют использовать его в качестве наружних и внутренних стен и перегородок, полов, потолков и т.д. Возводимая конструкция является гораздо более легкой в сравнении с традиционными методами постройки и не требует массивных фундаментов.
Панели | Сип панели из цсп | 10мм,12мм | Благодоря тому, что ЦСП является достаточно прочным материалом с хорошей отгезией и другими физико-химическими свойствами данный материал успешно применяется при изготовлении СИП панелей, в следствии этого монтаж зданий и сооружений производится достаточно быстро уже из готовых блоков (СИП панелей), нужного размера и конфигурации.
| Композитные панели из цсп | 10мм,12мм,16мм, 18мм, 20мм, 24мм. | Благодоря своим прочностным характеристикам ЦСП является великолепным решением для обустройства чернового пола под любой вид декоративного покрытия. В отличие от ДСП и фанеры, данный материал прекрасно взаимодействует со всеми видами клеевых составов, в том числе содержащих в себе влагу. Добиться столь уникальных свойств удалось благодоря сочетанию весьма неожиданных компонентов. Так хорошо себя зарекомендовавший фцэид 400(ацэид плита). Данное сочетание подарило конечному продукту устойчивость перед воздействием высоких температур и электрического тока. Так же композитные материалы из ЦСП прекрасно зарекомендовали себя на стенах, потолках и в качестве декоративных элементов отделки, как внутренных помещений, так и фасадов.
Фасад | Вентелируемый фасад нагружаемый и не нагружаемый | 10мм,12мм,16мм | При выборе материаллов для вентилируемого фосада, многие отдают предпочтение ЦСП. Высокая прочность и устойчивость к атмосферным явлениям, а так же био- и огнестойкость, в сочетании с прекрасной адгезией позволяют использовать данный материал на нагружаемых и не нагружаемых фасадах. Монтаж ведётся по подсистеме, расчитанной под вес всей конструкции. Швы могут быть, как открытыми, так и закрытыми декоративными элементами или планками. Простота монтажа, не высокая цена и долговечность конструкции являются ключевыми характеристиками при выборе данного материалла.
| Выравнивание кирпичной кладки или монолита (кафельный клей или дюбель нагель) | 12мм,16мм | За частую при строительстве отделки готовых стен приходится выравнивать не ровную кладку или не ровную стену из бетона, блягодаря тому что ЦСП является очень прочным материалом, с хорошей отгезией и прекрасно поддается обработке его применяют для выравнивания неровностей. Монтаж можно осуществлять как на кафельный клей (если перепад достаточно большой и нет возможности закрепить ЦСП к стене на анкера или шурупы), так и на дюбель нагеля.
Колонны | Колонны паркинга и колонны входных групп | 10мм,12мм | По скольку колонны почти всегда являются несущими опорами для всего здания - физические повреждения на них не допустимы, к сожалению на паркингах, въездных и входных группах зачастую они подвергаются ударам (машинами, погрузчиками и т.п.) Чтобы защитить колонны от нежелательного физического воздействия реокмендуетс обшивать их листами из ЦСП. Помимо физической защиты мы получаем еще ряд дополнительных преимуществ: защита несущих конструкций от термитческого воздействия в случае пожара, защита от воды во влажных помещениях (подвала, автомойки и т.д.), а так же мы получаем абсолютно ровную поверхность для любого вида отделки.
Лифтовые шахты | Обшивка лифтовой шахты (в качестве отделки) | 10мм,12мм | В старых домах лифтовые шахты ограждены бетонной монолитной конструкцией или же кирпичной кладкой, которые стечением времени, а также в результате физических воздействий приходит вненадлежащий вид (сколы, трещины и дыры). В данном случае при обшивке существующих шахт ЦСП является не тольком защитным материалом, но и отедлочным.
| Обшивка лифтовой шахты (конструктивное решение вместо бетонной заливки) | 16мм,20мм | При возведение лихтовых шахт в гражданском строительстве их необходимо ограждать от лестничных проемов прочным материалом (стенами). Если до 60-х годов лифтовую шахту можно было закрывать сеткой на металлических рамках, то сегодняшние требования гораздо выше: прочность конструкции, звукоизоляция, устойч=ивость к вибрациям, физическая недоступность лифтовой шахты с лестничных проемов и маршей. Для этого сущестует только два способа - монолитная стена армированная сеткой с толщиной не менее 100мм и ЦСП обшивка шахты по металлическому каркасу. При использовании второго варианта мы уходим от жидких фаз, ускоряем процесс работы, улучшаем физические свойства шахты (звукоизоляция, ударопрочность), и получаем готовую гладкую поверхность не требующей дополнительной обработки перед покраской.
Потолок, карниз, фронтон | Подшивка потолка | 8мм,10мм | Подшивка потолка листами ЦСП несет в себе ряд преимуществ: ровная поверхость не требущая дополнитеьной обработки перед покраской (оштукотурование, левкас), возможность монтажа на любую подконструкцию (брус, оцинкованный профиль, металлическая подконструкция). Так же простота в обработке ЦСП позволяет с легкостью выполнять декоративные эллементы потолка разной формы (кессоны, пвседорегеля и т.п.). После монтажа мы получаем влаго-пожароустойчивый потолок со сроком службы в разы превышающий другие аналоги.
| Подшивка карниза | 8мм,10мм | В связи с тем, что ЦСП имеет уникальные свойства противостоять внешним воздествиям: ультрофиолет и осадки, он снискал заслуженное признание многих строителей как в частном домостроении так и в промышленном. Подшивка карниза является одним из главных факторов защиты кровельных сооружений. Недопустимость попадания воды и защита от ветровых нагрузок являются ключевыми и требуют к используемому материалу повышенных требований. идальным материлом в данном случаея является ЦСП.
| Зашивка фронтона | 10мм,12мм | В связи с тем, что ЦСП имеет уникальные свойства противостоять внешним воздествиям: ультрофиолет и осадки, он снискал заслуженное пизнание многих строителей как в частном домостроении так и в промышленном. Подшивка фронтонна является одним из главных факторов защиты кровельных сооружений. Недопустимость попадания воды и защита от ветровых нагрузок являются ключевыми и требуют к используемому материалу повышенных требований. идальным материлом в данном случаея является ЦСП.
Кровля | Чердачное перекрытие (обслуживаемое с шагом лаг 300мм и утеплителем) | 12мм,16мм | Многие сталкиваются с проблемой выбора материала для устройства чердачных перекритий: повышення влажность суточные и сезонные перепады температур, устойчивость к грибкам, насекомым, грызунам и птицам. Так как ЦСП ТАМАК является износостойким материалом устойчивым ко всем вышеперечисленным фактором, то лучшего выбора для устройства чердачных перекрытий найти невозможно. Укладка осуществляется на лаги или обрешетку с шагом 300мм, утеплением перекрытия стекло или минватой. Исходя из расчетов нашрузки используется лист толщиной 12 или 16мм.
| Наклонная кровля (основание под гибкую черепицу) | 10мм,12мм | Благодаря тому, что ЦСП явлется водостойким материалом устойчивым к внешним воздействиям его можно использовать в качестве подложки под устройством мягкой кровли. Лист укладывается на готовую обрешетку, крепится шурупами к обрешетке обрабатывается гидрофобизатором. За тем на него настелается мягкая кровля (гибкая черепица). Под лист ЦСП рекомендуется прокладывать пароизоляционный материал. Утепление произвоится по необходимоти (жилое или не желое помещение).
| Наклонная кровля (внутренняя подшивка) | 8мм,10мм | В случае, если наклонная кровля является стеной для жилого внутреннего помещения (пентхаус, жилые получердачные комнаты и т.п.) то с внутренней стороны рекомендуется использование ЦСП. Преимущество перед другими листовыми отделочными материалами колоссальное: водостойкость, пожаростойкость, отсутствие ждкиз процессов для дополнительной отделкой перед покраской.
| Плоская кровля плавающая в 2 слоя (эксплуатируемая) | 12мм,16мм | В современном домостроении плоские кровли являются более предпочтительными так как в городах в других насленных пунктах одно и двускатные кровли считаются наиболее опасными при накоплении на них льда и снега. Устройство плоской кровли из ЦСП позволяет избежать всех мокрых процессов и уменьшить сроки монтажа до трех раз, а также позволяет вести работы круглый год, что значительно уменьшает затраты в сравнении с кровлей где испоьзуется наливная стяжка.
| Кровля плоская на лагах в 1слой (обслуживаемая или не обслуживаемая) шаг лаг 300, 400, 500мм со вставленным до верхнего основания утеплителем не менее 70п | 12мм,16мм,20мм | Плоская кровля в один слой выполнятеся по направляющим балкам, с заполнением миниральной ватой. При монтаже мы уходим от всех мокрых процессов ускоряя производство работ в разы. Использование ЦСП позволяет избежать многих не приятных факторов, которые есть у других материалов (растрекскивание, разбухание, хрупкость). Монтаж выполняется согласно с учётом требований и предписаний, с обязательной обработкой ЦСП битумно-каучуковым составом с обеих сторон, или же с обработкой гидрофобизатором с нижней стороны и торцов, а с верхней стороны - битумно-каучуковым составом с последующим наплавлением мягкой кровли. Разбег лаг и толщина ЦСП расчитывается согласно нагрузочным характеристикам кровли. Расстояние между лагами от 300 до 400 мм по осям или же на деревянную обрешётку. Утепление минплитой плотностью от 70 кг на м3.
| Кровля плоская (эксплуатируемая) в 2 слоя на минеральную засыпку (щебень, песок, пгс и т.д.) | 12мм,16мм | Обслуживаемая кровля в два слоя из ЦСП может быть смонтирована не только на миниральной вате (с направляющими или без), но и гораздо по грубому основанию, такому как щебень, песок, ПГС, керамзит. Благодаря своим прочностным характеристикам ЦСП прекрасно себя проявляет на таком грубом основании, позволяя сделать кровлю обслуживаемой. Настил производится в два слоя с перехлестом листов, обязательным приминением битомно каучукового праймера как между листами, чтобы устранить дрейфование листов, так и между верхними листами ЦСП и направялемой кровлей. Исключение состалвляют некоторое кровельные материалы, которые не являются наплавляемыми, а скрепляются между собой и ЦСП специальными клеями.
Вентиляция | Вентиляционные шахты и короба (акустические) | 10мм,12мм,16мм | Благодаря своей прочности и аккустическим характеристикам ЦСП рекомендуется применять в качестве обшивки шахт и монтажа коробов для вентиляции. В зависимости от нагрузок и величены коробов применяются различные толщины ЦСП. Монтаж осуществляется по металличекрму каркасу с расшивкой всех швов специализиованными герметиками. Так же ЦСП можно использовать в качестве дополнительного аккустического щита ограждая вентиляционные двигатели производящими много шума.
Подоконные доски | Подоконники и подоконные доски | 24мм-36мм | В качестве подоконных досок рекомендуется применять ЦСП толщинами 24-36мм. Благодаря своим характеристикам ЦСП прекасно служит в качестве подоконной доски многие годы, за счет своей невоприимчивостью к ультрофиолету( постоянная инсоляция в дневное время суток), воде (стекающий с окон канденсат), повышенным нагрузкам и т.п. Монтаж может осуществляться как на жесткое крепление так и на монтажную пену.
Мебель | Корпусная мебель влагостойкая | 16мм,20мм,24мм | В последнее время ЦСП стали использовать в качестве мебельных щитов для изготовления мебели. Легкость в обработке, прочность, влагостойкость и не восприимчевость к грибкам позвляют делать долговечную качественную мебель, которая может использваться даже в сильно влажных помещениях (ванны, душевые, бани).
| Фасады мебельные | 16мм,20мм | Благодаря своей прекрасной отгезии ЦСП снискала заслуженную славу среди мебельщиков в каечстве крашенных мебельных фасадов. По скольку листы прекрасно обрабатваются можно создать резные и 3Д фасады разных форм и размеров, срок службы которых в разы будет превышать срок службы фасадов из дсп.
Рекламная продукция | ЦСП для рекламной продукции | 8мм,10мм,12мм,16мм,20мм,24мм | Для изготвоения многих видов рекламной продукции требуется прочный долговечный и гладкий материал небоящийся внешних воздействий. Среди рекламщиков ЦСП стал достаточно популрным в последние годы. Легкость в обработке и отсутствие необходимости регулярного обслуживания делают этот материал практически не заменимым во многих видах рекламы (наружные щиты, стеллы, указатели и т.п.).
Лестницы | Лестницы уличные | 12мм,16мм,20мм,24мм | Благодаря своей прочности ЦСП активно ипользуют для изготовления уличных лестниц, будь то дачный участок или наружний лестничный марш какого либо парка, сквера. Стойкость к амосферным явлениям (ультрофиолет, дождь, снег), и стойкость к грибкам и плесени позволяют экплуатировать лестничные сооружения и марши многие годы практически без дополнительного обслуживания.
| Лестницы каркасные для внутренних помещений | 12мм,16мм,20мм,24мм | Благодаря своей прочности ЦСП активно ипользуют для изготовления каркасных лестниц и маршей в промышленном и гражданском строительстве. Стойкость к грибкам и плесени позволяют экплуатировать лестничные сооружения и марши многие годы практически без дополнительного обслуживаниядаже во влажных помещениях.